## 净水器RQT测试项
智能家用净水机可靠性测试标准
序号 | 类别 | 测试项目 | 测试目的 | 测试方法条件 | 时间 | 测试样品 | 参考依据
1 | 环境测试 | 高温存储 | 检测抗高温能力 | 70℃环境，关机储存48H | 48H | 4 | 设置温度按产品定义书
2 |  | 低温存储 | 检测抗低温能力 | ﹣40℃环境，关机储存48H | 48H | 4 | 设置温度按产品定义书
3 |  | 高温高湿运行 | 检测高温高湿运行能力 | 45℃ 93%RH环境，开机运行96H | 96H | 4 | QB/T4143-2010 GB4706.1
4 |  | 交变湿热 | 检测产品抗高低温交换能力 | （1）1H内湿度升到90%RH，温度保持25℃； （2）3H内温度升到55℃，湿度保持90%RH，； （3）90%RH，55℃保持9H； （4）3H内温度降到25℃，湿度保持90%RH，； （5）90%RH，25℃保持9H。 以上（2）—（5）为一个循环24H，共进行2个循环共48小时。 | 48H | 4 | QBT1078 GBT7724
5 |  | 盐雾（参考项） | 检测抗盐雾腐蚀能力 | 测试8H（摸底24H） | 24H | 2 | 产品定义书
6 | 机械测试 | 包装振动 | 检测抗振动能力 | 频率 功率频谱密度（PSD） 5Hz——0.0001 20Hz—— 0.01 100Hz—— 0.01 200Hz—— 0.001 X，Y，Z 三个轴向各0.5 小时 | 1.5H | 1箱 | GB2423 ISTA
7 |  | 包装跌落 | 检测抗跌落能力 | 100cm 1 次一角、三棱、六面样品重量＜15Kg 80cm 1 次一角、三棱、六面15Kg≤样品重量≤20Kg 60cm 1 次一角、三棱、六面20Kg＜样品重量≤30Kg 50cm 1 次一角、三棱、六面30Kg＜样品重量≤40Kg 40cm 1 次一角、三棱、六面40Kg＜样品重量≤50Kg 30cm 1 次一角、三棱、六面50Kg＜样品重量≤100Kg | 1H | 1箱 | GB2423 ISTA
8 |  | 整机跌落 | 检测抗跌落能力 | 水质盒和净水机外壳从0.8M高度，每个面各跌落一次大理石地面 | 1H | 4 | GB2423
9 |  | I/O推力 | 检测IO承受力 | 30N 压力，上下左右四个方向，每个方向按压1 次，每次持续30S，轴向压力100N，保持20s | 1H | 2 | 常规推力测试
10 | 密封性&寿命测试 | 静水压力测试 | 检测密封性 | 最高工作压力的2倍，或1.2MPa， 试验时应无渗漏或破裂现象，且可正常工作。 | 1H | 2 | QB/T4143-2010
11 |  | 破裂压力测试 | 检测密封性 | 最高工作压力的4倍，或2.76MPa， 试验时应无渗漏或破裂现象（不要求一定正常工作）。 | 2H | 2 | QB/T4143-2010 | 待确认国抽按那个标准进行
12 |  | 循环压力测试 | 检测密封性 | 在（0—1.04）Mpa或最高工作压力下，重复10万次。 试验时应无渗漏或破裂现象。 | 10万次 | 2 | QB/T4143-2010，产品定义书
13 |  | 寿命测试 | 寿命测试 | 测试前后水流量满足产品定义书或国标《QB/T4143-2010》较严格条件； 水质应满足定义书或《卫生部设计饮用水卫生安全产品检验规定》较严格条件 | / | 2 | QB/T4143-2010，产品定义书， 《卫生部涉及饮用水卫生安全产品检验规定》2001
14 | 表面工艺 | 铭牌耐久性 | 检测表面工艺 | 溶剂：正己烷 摩擦荷重：450gf 摩擦材质：优质棉布（2-3层） 摩擦次数：30cylces | 1H | 2 | GB4943
15 |  | 酒精摩擦 | 检测表面工艺 | PU漆：200 cycles 橡胶漆：75 cycles IML工艺：200cycles 丝印（印刷）：100 cycles（较小点30cycles） | 1H | 2 | 常规表面工艺测试
16 |  | 橡皮摩擦 | 检测表面工艺 | UV漆：150 cycles PU漆：100 cycles 橡胶漆：100 cycles 丝印：50 cycles （较小点30cycles） 7017R橡皮 | 1H | 2 | 常规表面工艺测试
17 |  | 纸带摩擦 | 检测表面工艺 | 测试载荷：175g 测试次数：UV：300 Cycles UV和丝印混合油墨：100 Cycles 纯丝印：50Cycles （较小点30cycles） PU漆：200 Cycles, IML工艺：200cycles （橡胶漆表面）：50 Cycles （真空镀表面电镀 振动耐磨） | 1H | 2 | 常规表面工艺测试
18 |  | 铅笔硬度 | 检测表面工艺 | UV漆 500g（不分底材），三菱铅笔 2H， 橡胶漆 HB 玻璃屏：7H, 亚克力屏：5H ， 普通/PU漆:500gf（塑胶底材1H，金属底材2H)，IML工艺：负重750g，硬化级2H普通级HB | 1H | 2 | 常规表面工艺测试
19 |  | 百格测试 | 检测表面工艺 | 百格刀(锋角15°～30°)，3M(600 or 610型)胶带 | 1H | 2 | 常规表面工艺测试
20 | 功能测试 | 水质TDS（溶解性固体）值显示 | 检测水质情况是否显示 | TDS显示值应满足产品定义书要求 | 1H | 2 | 产品定义书
21 |  | TDS精准度 | 检测TDS是否精准 | TDS精度满足定义规格书要求 | 1H | 2 | 产品定义书
22 |  | 酸碱性 PH显示 | 检测水质情况是否显示 | PH值显示应满足产品定义书要求 | 1H | 2 | 产品定义书
23 |  | 滤芯寿命显示 | 检测是否有滤芯寿命显示及是否正确 | 应显示滤芯寿命已使用的百分比 | 1H | 2 | 产品定义书
24 |  | 隔夜排水功能 | 检测自动排水功能 | 应满足产品定义书规定 | 24H | 2 | 产品定义书
25 |  | 噪声和振动 | 检测产生的噪声和振动 | 不应产生异常噪声，噪声应不大于50dB(A)； 不应产生异常振动，振动速度的有效值应不大于0.71mm/s。 | 1H | 2 | QB/T4143-2010
26 | 卫生安全与水质 | 水质检测 | 见Sheet2表格 |  |  |  | 《卫生部涉及饮用水卫生安全产品检验规定》2001
27 |  | 卫生安全 |  | 净水机中余水接触材料及部件应符合GB/T17219和卫生部相关要求 净水机中化学处理剂应符合GB/T17218和卫生部相关要求 |  |  | QB/T4143-2010 GB/T17219 GB/T17218
28 |  | 净水水质 |  | 净水机的出水水质应符合GB 5749要求，并应符合卫生部《生活饮用水水质处理器卫生安全与功能评价规范--一般水质处理器》（2001）要求 | QB/T4143-2010 GB 5749 《生活饮用水水质处理器卫生安全与功能评价规范--一般水质处理器》（2001）
样机需求：20台 测试时间：一周完成（不含委外部分） 测试分工：密封性&寿命测试、卫生安全与水质、TDS精准度、PH值，由供应商进行测试。

## 测试排配
高温存储
1#—4#
低温存储
1#—4#
高温高湿运行
5#—8#
交变湿热 9#—12#
包装振动
9#
盐雾
13#—14#
铭牌耐久性
1#—2#
酒精摩擦
1#—2#
橡皮摩擦
1#—2#
纸袋摩擦 5#—6#
铅笔硬度 5#—6#
百格测试
5#—6#
包装跌落
10#
整机跌落
9#—12
I/O推力
5#—6#
静水压力测试15#—16
破裂压力测试17#—18
循环压力测试19#—20#
寿命测试21#—22#